## Reference
Material_Name
Хризотил
Хризотил 4-20
Хризотил 5-65
Хризотил 6-40
Цемент
Целлюлоза
Дробленый шифер
Асбозурит
Стекловолокно
Shift_Name
День
Ночь
Product_Name
Шифер 7 волн
Шифер 7 волн (1 сорт А)
Шифер 7 волн (1 сорт)
Шифер 7 волн (брак)
Шифер 7 волн (графит)
Шифер 7 волн (графит) брак
Шифер 7 волн 3500*980
Шифер 7 волн 3500*980 брак
Шифер 8 волн
Шифер 8 волн (1 сорт А)
Шифер 8 волн (1 сорт)
Шифер 8 волн (брак)
Шифер 8 волн (графит)
Шифер 8 волн (корич)
Шифер 8 волн (черн)
Шифер 8 волн (графит) брак
Шифер 8 волн (корич) брак
Шифер 8 волн (черн) брак
Шифер 8 волн глад
Шифер 8 волн рифленый
Шифер плоский 10 мм
Шифер плоский 10 мм (брак)
Шифер плоский 10 мм А
Шифер плоский 8 мм
Шифер плоский 8 мм (брак)
Шифер плоский 6 мм
Шифер плоский 6 мм (брак)
Шифер РП 1750*930
Шифер РП 1750*930 (брак)
Шифер РП 1750*930 (корич)
Шифер РП 1750*930 (красн)
Шифер РП 1750*930 (корич) брак
Шифер РП 1750*930 (красн) брак
Шифер РП 875*930 (корич)
Шифер РП 875*930 (красн)
Шифер РП 875*930 (брак)
Шифер РП 875*930 (корич) брак
Шифер РП 875*930 (красн) брак

## Norms
Наименование ХЦИ | Асбест А5-65, кг | Цемент Цем 1 42,5Н, кг | С/в, кг | Целлюлоза, кг | Асбозурит, кг | Дробл. шифер, кг | Лапрол, мл | Грунт. (ЛКЦ), кг | Лак (Цех) | Лак (ЛКЦ) | Пигмент коричн (Цех) | Пигмент коричн (ЛКЦ) | Пигмент красн (Цех) | Пигмент красн (ЛКЦ) | Графит черн (Цех) | Графит черн (ЛКЦ)
Шифер 7 волн | 2.01 | 13.56 | 0.04 | 0.201 | 0.101 | 0.201 | 0.000402
Шифер 7 волн (1 сорт А) | 2.01 | 13.56 | 0.04 | 0.201 | 0.101 | 0.201 | 0.000402
Шифер 7 волн (1 сорт) | 2.01 | 13.56 | 0.04 | 0.201 | 0.101 | 0.201 | 0.000402
Шифер 7 волн (брак) | 2.01 | 13.56 | 0.04 | 0.201 | 0.101 | 0.201 | 0.000402
Шифер 7 волн (графит) | 2.01 | 13.56 | 0.04 | 0.201 | 0.101 | 0.201 | 0.000402 | [7 empty] | 0.0402
Шифер 7 волн (графит) брак | 2.01 | 13.56 | 0.04 | 0.201 | 0.101 | 0.201 | 0.000402 | [7 empty] | 0.0402
Шифер 7 волн 3500*980 | 4.03 | 27.12 | 0.08 | 0.402 | 0.201 | 0.201 | 0.000804
Шифер 7 волн 3500*980 брак | 4.03 | 27.12 | 0.08 | 0.402 | 0.201 | 0.201 | 0.000804
Шифер 8 волн | 2.31 | 15.33 | 0.046 | 0.231 | 0.115 | 0.231 | 0.000462
Шифер 8 волн (1 сорт А) | 2.31 | 15.33 | 0.046 | 0.231 | 0.115 | 0.231 | 0.000462
Шифер 8 волн (1 сорт) | 2.31 | 15.33 | 0.046 | 0.231 | 0.115 | 0.231 | 0.000462
Шифер 8 волн (брак) | 2.31 | 15.33 | 0.046 | 0.231 | 0.115 | 0.231 | 0.000462
Шифер 8 волн (графит) | 2.31 | 15.33 | 0.046 | 0.231 | 0.115 | 0.231 | 0.000462 | [7 empty] | 0.0461
Шифер 8 волн (корич) | 2.31 | 15.33 | 0.046 | 0.231 | 0.115 | 0.231 | 0.000462 | 0.2912 | 0.028 | 0.4144 | 0.0204 | 0.0784
Шифер 8 волн (черн) | 2.31 | 15.33 | 0.046 | 0.231 | 0.115 | 0.231 | 0.000462 | 0.2912 | 0.028 | 0.4144 |  |  |  |  | 0.0204 | 0.0784
Шифер 8 волн (графит) брак | 2.31 | 15.33 | 0.046 | 0.231 | 0.115 | 0.231 | 0.000462 | [7 empty] | 0.0461
Шифер 8 волн (корич) брак | 2.31 | 15.33 | 0.046 | 0.231 | 0.115 | 0.231 | 0.000462 | 0.2912 | 0.028 | 0.4144 | 0.0204 | 0.0784
Шифер 8 волн (черн) брак | 2.31 | 15.33 | 0.046 | 0.231 | 0.115 | 0.231 | 0.000462 | 0.2912 | 0.028 | 0.4144 |  |  |  |  | 0.0204 | 0.0784
Шифер 8 волн глад | 2.31 | 15.33 | 0.046 | 0.231 | 0.115 | 0.231 | 0.000462
Шифер 8 волн рифленый | 2.31 | 15.33 | 0.046 | 0.231 | 0.115 | 0.231 | 0.000462
Шифер плоский 10 мм | 4.14 | 26.73 |  | 0.413 | 0.207 | 0.413 | 0.000826
Шифер плоский 10 мм (брак) | 4.14 | 26.73 |  | 0.413 | 0.207 | 0.413 | 0.000826
Шифер плоский 10 мм А | 4.14 | 26.73 |  | 0.413 | 0.207 | 0.413 | 0.000826
Шифер плоский 8 мм | 3.31 | 21.38 |  | 0.331 | 0.165 | 0.331 | 0.000661
Шифер плоский 8 мм (брак) | 3.31 | 21.38 |  | 0.331 | 0.165 | 0.331 | 0.000661
Шифер плоский 6 мм | 2.48 | 16.04 |  | 0.248 | 0.124 | 0.248 | 0.000496
Шифер плоский 6 мм (брак) | 2.48 | 16.04 |  | 0.248 | 0.124 | 0.248 | 0.000496
Шифер РП 1750*930 | 2.06 | 13.28 | 0.041 | 0.205 | 0.103 | 0.205 | 0.00041
Шифер РП 1750*930 (брак) | 2.06 | 13.28 | 0.041 | 0.205 | 0.103 | 0.205 | 0.00041
Шифер РП 1750*930 (корич) | 2.06 | 13.28 | 0.041 | 0.205 | 0.103 | 0.205 | 0.00041 | 0.2226 | 0.0288 | 0.3154 | 0.0213 | 0.0557
Шифер РП 1750*930 (красн) | 2.06 | 13.28 | 0.041 | 0.205 | 0.103 | 0.205 | 0.00041 | 0.2226 | 0.0288 | 0.3154 |  |  | 0.0213 | 0.0557
Шифер РП 1750*930 (корич) брак | 2.06 | 13.28 | 0.041 | 0.205 | 0.103 | 0.205 | 0.00041 | 0.2226 | 0.0288 | 0.3154 | 0.0213 | 0.0557
Шифер РП 1750*930 (красн) брак | 2.06 | 13.28 | 0.041 | 0.205 | 0.103 | 0.205 | 0.00041 | 0.2226 | 0.0288 | 0.3154 |  |  | 0.0213 | 0.0557
Шифер РП 875*930 (корич) | 1.03 | 6.64 | 0.021 | 0.103 | 0.051 | 0.103 | 0.000205 | 0.1113 | 0.0144 | 0.1577 | 0.0107 | 0.0278
Шифер РП 875*930 (красн) | 1.03 | 6.64 | 0.021 | 0.103 | 0.051 | 0.103 | 0.000205 | 0.1113 | 0.0144 | 0.1577 |  |  | 0.0107 | 0.0278
Шифер РП 875*930 (брак) | 1.03 | 6.64 | 0.021 | 0.103 | 0.051 | 0.103 | 0.000205
Шифер РП 875*930 (корич) брак | 1.03 | 6.64 | 0.021 | 0.103 | 0.051 | 0.103 | 0.000205 | 0.1113 | 0.0144 | 0.1577 | 0.0107 | 0.0278
Шифер РП 875*930 (красн) брак | 1.03 | 6.64 | 0.021 | 0.103 | 0.051 | 0.103 | 0.000205 | 0.1113 | 0.0144 | 0.1577 |  |  | 0.0107 | 0.0278

## Receipt_Data
Date | Shift | Master | Material_List | Chrysotile_Total_kg | Chrysotile_4_20_kg | Chrysotile_5_65_kg | Chrysotile_6_40_kg | Cement_kg | Cellulose_kg | Crushed_Slate_kg | Asbozurite_kg | GlassFiber_kg
2026-06-14 | День | Султанулы | ["Хризотил","Хризотил 4-20","Хризотил 5-65","Хризотил 6-40","Цемент","Целлюлоза","Дробленный шифер","Асбозурит","Стекловолокно"] | 1000 | 1000 | 1000 | 1000 | 1000 | 1000 | 1000 | 1000 | 1000
2026-06-15 | День | Дауылбай | ["Хризотил","Хризотил 4-20","Хризотил 5-65","Хризотил 6-40","Цемент","Целлюлоза","Дробленный шифер","Асбозурит","Стекловолокно"] | 10000 | 10000 | 10000 | 10000 | 10000 | 10000 | 10000 | 10000 | 10000

## ZO_Data
Date | Shift | Master | Chrysotile_Total_kg | Chrysotile_4_20_kg | Chrysotile_5_65_kg | Chrysotile_6_40_kg | Cement_kg | Cellulose_kg | Crushed_Slate_kg | Asbozurite_kg | GlassFiber_kg
2026-06-14 | День | Султанулы | 1000 | 1000 | 1000 | 1000 | 1000 | 1000 | 1000 | 1000 | 1000
2026-06-04 | Ночь | Монаев | 4766 | 0 | 0 | 0 | 30048 | 705 | 470 | 235 | 94
2026-06-15 | День | Дауылбай | 10000 | 10000 | 10000 | 10000 | 10000 | 10000 | 10000 | 10000 | 10000
2026-06-15 | Ночь | Дауылбай | 6241 | 0 | 0 | 0 | 39659 | 620 | 0 | 310 | 124

## LFM_Data
Date | Shift | Master | Line | Product_Name | Produced_Quantity | Wet_Dump_Quantity
2026-06-14 | День | Султанулы | Линия 1 | Шифер 7 волн | 1000 | 10
2026-06-04 | Ночь | Монаев | Линия 2 | Шифер 7 волн | 2280 | 123
2026-06-15 | День | Дауылбай | Линия 2 | Шифер 8 волн | 1000 | 10
2026-06-15 | Ночь | Дауылбай | Линия 2 | Шифер 8 волн рифленый | 2600 | 272

## Stacker_Data
Date | Shift | Master | Line | Batch_Number | Product_Name | Stacked_Sheets_Quantity
2026-06-14 | День | Султанулы | Линия 1 | 1 | Шифер 7 волн | 1000
2026-06-15 | День | Дауылбай | Линия 2 | 150 | Шифер 8 волн | 1000
2026-06-15 | Ночь | Дауылбай | Линия 2 | 164 | Шифер 8 волн рифленый | 2250

## Destacker_Data
Date | Shift | Master | Line | Batch_Number | Product_Name | Destacked_Quantity | DS_Good | DS_First | DS_Defect_Chip | DS_Defect_Surface | DS_Defect_BadCut | DS_Defect_StickBottom | DS_Defect_StickTop | DS_Defect_Broken | DS_Defect_Fall | DS_Defect_Dent | DS_Defect_Thickness | DS_Defect_Delamination | DS_Defect_Edge | DS_Defect_Total_calc | DS_Check
2026-06-14 | День | Султанулы | Линия 1 | 1 | Шифер 7 волн | 1000
2026-06-16 | День | Султанулы | Линия 1 | 10 | Шифер 7 волн | 1000 | 990 | 5 | 1 | 1 | 1 | 1 | 1
2026-06-15 | День | Дауылбай | Линия 2 | 150 | Шифер 8 волн | 1000 | 979 | 10 | 1 | 1 | 1 | 1 | 1 | 1 | 1 | 1 | 1 | 1 | 1
2026-06-15 | Ночь | Дауылбай | Линия 2 | 164 | Шифер 8 волн рифленый | 2250 | 2250 | 9 |  |  | 6 | [7 empty] | 3

## QCD_Data
Date | Shift | Master | Line | Batch_Number | Product_Name | Good_Quality_Quantity | First_Grade_Quantity | Defect_Quantity
2026-06-14 | День | Султанулы | Линия 1 | 1 | ["Шифер 7 волн"] | 950 | 45 | 5
2026-06-15 | День | Дауылбай | Линия 2 | 150 | ["Шифер 8 волн"] | 900 | 50 | 50

## q_Receipt
Date | Shift | Master | Material_List | Chrysotile_Total_kg | Chrysotile_4_20_kg | Chrysotile_5_65_kg | Chrysotile_6_40_kg | Cement_kg | Cellulose_kg | Crushed_Slate_kg | Asbozurite_kg | GlassFiber_kg
14.06.2026 | День | Султанулы | ["Хризотил","Хризотил 4-20","Хризотил 5-65","Хризотил 6-40","Цемент","Целлюлоза","Дробленный шифер","Асбозурит","Стекловолокно"] | 1000 | 1000 | 1000 | 1000 | 1000 | 1000 | 1000 | 1000 | 1000
15.06.2026 | День | Дауылбай | ["Хризотил","Хризотил 4-20","Хризотил 5-65","Хризотил 6-40","Цемент","Целлюлоза","Дробленный шифер","Асбозурит","Стекловолокно"] | 10000 | 10000 | 10000 | 10000 | 10000 | 10000 | 10000 | 10000 | 10000

## q_ZO
Date | Shift | Master | Chrysotile_Total_kg | Chrysotile_4_20_kg | Chrysotile_5_65_kg | Chrysotile_6_40_kg | Cement_kg | Cellulose_kg | Crushed_Slate_kg | Asbozurite_kg | GlassFiber_kg
14.06.2026 | День | Султанулы | 1000 | 1000 | 1000 | 1000 | 1000 | 1000 | 1000 | 1000 | 1000
04.06.2026 | Ночь | Монаев | 4766 | 0 | 0 | 0 | 30048 | 705 | 470 | 235 | 94
15.06.2026 | День | Дауылбай | 10000 | 10000 | 10000 | 10000 | 10000 | 10000 | 10000 | 10000 | 10000
15.06.2026 | Ночь | Дауылбай | 6241 | 0 | 0 | 0 | 39659 | 620 | 0 | 310 | 124

## q_LFM
Date | Shift | Master | Line | Product_Name | Produced_Quantity | Wet_Dump_Quantity
14.06.2026 | День | Султанулы | Линия 1 | Шифер 7 волн | 1000 | 10
04.06.2026 | Ночь | Монаев | Линия 2 | Шифер 7 волн | 2280 | 123
15.06.2026 | День | Дауылбай | Линия 2 | Шифер 8 волн | 1000 | 10
15.06.2026 | Ночь | Дауылбай | Линия 2 | Шифер 8 волн рифленый | 2600 | 272

## q_Stacker
Date | Shift | Master | Line | Batch_Number | Product_Name | Stacked_Sheets_Quantity
14.06.2026 | День | Султанулы | Линия 1 | 1 | Шифер 7 волн | 1000
15.06.2026 | День | Дауылбай | Линия 2 | 150 | Шифер 8 волн | 1000
15.06.2026 | Ночь | Дауылбай | Линия 2 | 164 | Шифер 8 волн рифленый | 2250

## q_Destacker
Date | Shift | Master | Line | Batch_Number | Product_Name | Destacked_Quantity | DS_Good | DS_First | DS_Defect_Chip | DS_Defect_Surface | DS_Defect_BadCut | DS_Defect_StickBottom | DS_Defect_StickTop | DS_Defect_Broken | DS_Defect_Fall | DS_Defect_Dent | DS_Defect_Thickness | DS_Defect_Delamination | DS_Defect_Edge | DS_Defect_Total_calc | DS_Check
14.06.2026 | День | Султанулы | Линия 1 | 1 | Шифер 7 волн | 1000
16.06.2026 | День | Султанулы | Линия 1 | 10 | Шифер 7 волн | 1000 | 990 | 5 | 1 | 1 | 1 | 1 | 1
15.06.2026 | День | Дауылбай | Линия 2 | 150 | Шифер 8 волн | 1000 | 979 | 10 | 1 | 1 | 1 | 1 | 1 | 1 | 1 | 1 | 1 | 1 | 1
15.06.2026 | Ночь | Дауылбай | Линия 2 | 164 | Шифер 8 волн рифленый | 2250 | 2250 | 9 |  |  | 6 | [7 empty] | 3

## q_QCD
Date | Shift | Master | Line | Batch_Number | Product_Name | Good_Quality_Quantity | First_Grade_Quantity | Defect_Quantity
14.06.2026 | День | Султанулы | Линия 1 | 1 | ["Шифер 7 волн"] | 950 | 45 | 5
15.06.2026 | День | Дауылбай | Линия 2 | 150 | ["Шифер 8 волн"] | 900 | 50 | 50

## q_Total_Production
Date | Shift | Master | Total_Produced_Shift
14.06.2026 | День | Султанулы | 1000
04.06.2026 | Ночь | Монаев | 2280
15.06.2026 | День | Дауылбай | 1000
15.06.2026 | Ночь | Дауылбай | 2600

## fact_LFM_Base
Date | Shift | Master | Line | Product_Name | Produced_Quantity | Wet_Dump_Quantity | Chrysotile_Total_kg | Chrysotile_4_20_kg | Chrysotile_5_65_kg | Chrysotile_6_40_kg | Cement_kg | Cellulose_kg | Crushed_Slate_kg | Asbozurite_kg | GlassFiber_kg | Total_Produced_Shift | Batch_Share | Cement_Distributed | Chrysotile_Distributed | Cellulose_Distributed | GlassFiber_Distributed | Crushed_Slate_Distributed | Asbozurite_Distributed | Norm_Chrysotile_5_65_kg | Norm_Cement_kg | Norm_GlassFiber_kg | Norm_Cellulose_kg | Norm_Asbozurite_kg | Norm_Crushed_Slate_kg | Norm_Laprol_ml | Norm_Primer_LKC_kg | Norm_Lacquer_Shop_kg | Norm_Lacquer_LKC_kg | Norm_Pigment_Brown_Shop_kg | Norm_Pigment_Brown_LKC_kg | Norm_Pigment_Red_Shop_kg | Norm_Pigment_Red_LKC_kg | Norm_Graphite_Black_Shop_kg | Norm_Graphite_Black_LKC_kg | Fact_Cement_per_unit | Deviation_Cement | Fact_Chrysotile_per_unit | Deviation_Chrysotile | Fact_Cellulose_per_unit | Deviation_Cellulose | Fact_GlassFiber_per_unit | Deviation_GlassFiber | Fact_Crushed_Slate_per_unit | Deviation_Crushed_Slate | Fact_Asbozurite_per_unit | Deviation_Asbozurite | Theoretical_Cement | Total_Theoretical_Cement | Cement_Balance | Batch_Number | Stacked_Sheets_Quantity | Destacked_Quantity | DS_Good | DS_First | DS_Defect_Chip | DS_Defect_Surface | DS_Defect_BadCut | DS_Defect_StickBottom | DS_Defect_StickTop | DS_Defect_Broken | DS_Defect_Fall | DS_Defect_Dent | DS_Defect_Thickness | DS_Defect_Delamination | DS_Defect_Edge | DS_Defect_Total_calc | DS_Check | Good_Quality_Quantity | First_Grade_Quantity | Defect_Quantity | DS_Defect_Total | DS_Check.1 | QCD_Total | Sync_Total | Sync_Good | Reclassified_To_Defect | Reclassified_To_First
14.06.2026 | День | Султанулы | Линия 1 | Шифер 7 волн | 1000 | 10 | 1000 | 1000 | 1000 | 1000 | 1000 | 1000 | 1000 | 1000 | 1000 | 1000 | 1 | 1000 | 1000 | 1000 | 1000 | 1000 | 1000 | 2.01 | 13.56 | 0.04 | 0.201 | 0.101 | 0.201 | 0.000402 | [9 empty] | 1 | -12.56 | 1 | -1.01 | 1 | 0.799 | 1 | 0.96 | 1 | 0.799 | 1 | 0.899 | 13560 | 13560 | -12560 | 1 | 1000 | 1000 | [15 empty] | 950 | 45 | 5 |  |  | 1000 | 0
15.06.2026 | День | Дауылбай | Линия 2 | Шифер 8 волн | 1000 | 10 | 10000 | 10000 | 10000 | 10000 | 10000 | 10000 | 10000 | 10000 | 10000 | 1000 | 1 | 10000 | 10000 | 10000 | 10000 | 10000 | 10000 | 2.31 | 15.33 | 0.046 | 0.231 | 0.115 | 0.231 | 0.000462 | [9 empty] | 10 | -5.33 | 10 | 7.69 | 10 | 9.769 | 10 | 9.954 | 10 | 9.769 | 10 | 9.885 | 15330 | 15330 | -5330 | 150 | 1000 | 1000 | 979 | 10 | 1 | 1 | 1 | 1 | 1 | 1 | 1 | 1 | 1 | 1 | 1 |  |  | 900 | 50 | 50 | 11 | 0 | 1000 | 0 | 79 | 29 | 40
15.06.2026 | Ночь | Дауылбай | Линия 2 | Шифер 8 волн рифленый | 2600 | 272 | 6241 | 0 | 0 | 0 | 39659 | 620 | 0 | 310 | 124 | 2600 | 1 | 39659 | 6241 | 620 | 124 | 0 | 310 | 2.31 | 15.33 | 0.046 | 0.231 | 0.115 | 0.231 | 0.000462 | [9 empty] | 15.25346 | -0.07653846 | 2.400385 | 0.09038462 | 0.2384615 | 0.007461538 | 0.04769231 | 0.001692308 | 0 | -0.231 | 0.1192308 | 0.004230769 | 39858 | 39858 | -199 | 164 | 2250 | 2250 | 2250 | 9 |  |  | 6 | [7 empty] | 3
04.06.2026 | Ночь | Монаев | Линия 2 | Шифер 7 волн | 2280 | 123 | 4766 | 0 | 0 | 0 | 30048 | 705 | 470 | 235 | 94 | 2280 | 1 | 30048 | 4766 | 705 | 94 | 470 | 235 | 2.01 | 13.56 | 0.04 | 0.201 | 0.101 | 0.201 | 0.000402 | [9 empty] | 13.17895 | -0.3810526 | 2.090351 | 0.08035088 | 0.3092105 | 0.1082105 | 0.04122807 | 0.00122807 | 0.2061404 | 0.005140351 | 0.1030702 | 0.002070175 | 30916.8 | 30916.8 | -868.8

## q_Norms
Product_Name | Norm_Chrysotile_5_65_kg | Norm_Cement_kg | Norm_GlassFiber_kg | Norm_Cellulose_kg | Norm_Asbozurite_kg | Norm_Crushed_Slate_kg | Norm_Laprol_ml | Norm_Primer_LKC_kg | Norm_Lacquer_Shop_kg | Norm_Lacquer_LKC_kg | Norm_Pigment_Brown_Shop_kg | Norm_Pigment_Brown_LKC_kg | Norm_Pigment_Red_Shop_kg | Norm_Pigment_Red_LKC_kg | Norm_Graphite_Black_Shop_kg | Norm_Graphite_Black_LKC_kg
Шифер 7 волн | 2.01 | 13.56 | 0.04 | 0.201 | 0.101 | 0.201 | 0.000402
Шифер 7 волн (1 сорт А) | 2.01 | 13.56 | 0.04 | 0.201 | 0.101 | 0.201 | 0.000402
Шифер 7 волн (1 сорт) | 2.01 | 13.56 | 0.04 | 0.201 | 0.101 | 0.201 | 0.000402
Шифер 7 волн (брак) | 2.01 | 13.56 | 0.04 | 0.201 | 0.101 | 0.201 | 0.000402
Шифер 7 волн (графит) | 2.01 | 13.56 | 0.04 | 0.201 | 0.101 | 0.201 | 0.000402 | [7 empty] | 0.0402
Шифер 7 волн (графит) брак | 2.01 | 13.56 | 0.04 | 0.201 | 0.101 | 0.201 | 0.000402 | [7 empty] | 0.0402
Шифер 7 волн 3500*980 | 4.03 | 27.12 | 0.08 | 0.402 | 0.201 | 0.201 | 0.000804
Шифер 7 волн 3500*980 брак | 4.03 | 27.12 | 0.08 | 0.402 | 0.201 | 0.201 | 0.000804
Шифер 8 волн | 2.31 | 15.33 | 0.046 | 0.231 | 0.115 | 0.231 | 0.000462
Шифер 8 волн (1 сорт А) | 2.31 | 15.33 | 0.046 | 0.231 | 0.115 | 0.231 | 0.000462
Шифер 8 волн (1 сорт) | 2.31 | 15.33 | 0.046 | 0.231 | 0.115 | 0.231 | 0.000462
Шифер 8 волн (брак) | 2.31 | 15.33 | 0.046 | 0.231 | 0.115 | 0.231 | 0.000462
Шифер 8 волн (графит) | 2.31 | 15.33 | 0.046 | 0.231 | 0.115 | 0.231 | 0.000462 | [7 empty] | 0.0461
Шифер 8 волн (корич) | 2.31 | 15.33 | 0.046 | 0.231 | 0.115 | 0.231 | 0.000462 | 0.2912 | 0.028 | 0.4144 | 0.0204 | 0.0784
Шифер 8 волн (черн) | 2.31 | 15.33 | 0.046 | 0.231 | 0.115 | 0.231 | 0.000462 | 0.2912 | 0.028 | 0.4144 |  |  |  |  | 0.0204 | 0.0784
Шифер 8 волн (графит) брак | 2.31 | 15.33 | 0.046 | 0.231 | 0.115 | 0.231 | 0.000462 | [7 empty] | 0.0461
Шифер 8 волн (корич) брак | 2.31 | 15.33 | 0.046 | 0.231 | 0.115 | 0.231 | 0.000462 | 0.2912 | 0.028 | 0.4144 | 0.0204 | 0.0784
Шифер 8 волн (черн) брак | 2.31 | 15.33 | 0.046 | 0.231 | 0.115 | 0.231 | 0.000462 | 0.2912 | 0.028 | 0.4144 |  |  |  |  | 0.0204 | 0.0784
Шифер 8 волн глад | 2.31 | 15.33 | 0.046 | 0.231 | 0.115 | 0.231 | 0.000462
Шифер 8 волн рифленый | 2.31 | 15.33 | 0.046 | 0.231 | 0.115 | 0.231 | 0.000462
Шифер плоский 10 мм | 4.14 | 26.73 |  | 0.413 | 0.207 | 0.413 | 0.000826
Шифер плоский 10 мм (брак) | 4.14 | 26.73 |  | 0.413 | 0.207 | 0.413 | 0.000826
Шифер плоский 10 мм А | 4.14 | 26.73 |  | 0.413 | 0.207 | 0.413 | 0.000826
Шифер плоский 8 мм | 3.31 | 21.38 |  | 0.331 | 0.165 | 0.331 | 0.000661
Шифер плоский 8 мм (брак) | 3.31 | 21.38 |  | 0.331 | 0.165 | 0.331 | 0.000661
Шифер плоский 6 мм | 2.48 | 16.04 |  | 0.248 | 0.124 | 0.248 | 0.000496
Шифер плоский 6 мм (брак) | 2.48 | 16.04 |  | 0.248 | 0.124 | 0.248 | 0.000496
Шифер РП 1750*930 | 2.06 | 13.28 | 0.041 | 0.205 | 0.103 | 0.205 | 0.00041
Шифер РП 1750*930 (брак) | 2.06 | 13.28 | 0.041 | 0.205 | 0.103 | 0.205 | 0.00041
Шифер РП 1750*930 (корич) | 2.06 | 13.28 | 0.041 | 0.205 | 0.103 | 0.205 | 0.00041 | 0.2226 | 0.0288 | 0.3154 | 0.0213 | 0.0557
Шифер РП 1750*930 (красн) | 2.06 | 13.28 | 0.041 | 0.205 | 0.103 | 0.205 | 0.00041 | 0.2226 | 0.0288 | 0.3154 |  |  | 0.0213 | 0.0557
Шифер РП 1750*930 (корич) брак | 2.06 | 13.28 | 0.041 | 0.205 | 0.103 | 0.205 | 0.00041 | 0.2226 | 0.0288 | 0.3154 | 0.0213 | 0.0557
Шифер РП 1750*930 (красн) брак | 2.06 | 13.28 | 0.041 | 0.205 | 0.103 | 0.205 | 0.00041 | 0.2226 | 0.0288 | 0.3154 |  |  | 0.0213 | 0.0557
Шифер РП 875*930 (корич) | 1.03 | 6.64 | 0.021 | 0.103 | 0.051 | 0.103 | 0.000205 | 0.1113 | 0.0144 | 0.1577 | 0.0107 | 0.0278
Шифер РП 875*930 (красн) | 1.03 | 6.64 | 0.021 | 0.103 | 0.051 | 0.103 | 0.000205 | 0.1113 | 0.0144 | 0.1577 |  |  | 0.0107 | 0.0278
Шифер РП 875*930 (брак) | 1.03 | 6.64 | 0.021 | 0.103 | 0.051 | 0.103 | 0.000205
Шифер РП 875*930 (корич) брак | 1.03 | 6.64 | 0.021 | 0.103 | 0.051 | 0.103 | 0.000205 | 0.1113 | 0.0144 | 0.1577 | 0.0107 | 0.0278
Шифер РП 875*930 (красн) брак | 1.03 | 6.64 | 0.021 | 0.103 | 0.051 | 0.103 | 0.000205 | 0.1113 | 0.0144 | 0.1577 |  |  | 0.0107 | 0.0278

## ZZ_ShiftSum
Date | Shift | Master | Total_Theoretical_Cement
14.06.2026 | День | Султанулы | 13560
04.06.2026 | Ночь | Монаев | 30916.8
15.06.2026 | День | Дауылбай | 15330
15.06.2026 | Ночь | Дауылбай | 39858

## Сводная таблица
Производство
Дата | Смена | Мастер | Номер партии | Наименование | Линия | Формовка | Сброс наката | Стакер стопировал | Дестакер стопирова | Кондиция (Дестакер) | 1 сорт (Дестакер) | Брак (Дестакер)
2026-06-13 | День | Султанулы | 1 | Шифер 7 волн | Линия 1 | 1000 | 10 | 1000 | 1000
2026-06-14 | День | Дауылбай | 150 | Шифер 8 волн | Линия 2 | 1000 | 10 | 1000 | 1000 | 979 | 10 | 11
2026-06-14 | Ночь | Дауылбай | 164 | Шифер 8 волн рифленый | Линия 2 | 2600 | 272 | 2250 | 2250 | 2250 | 9
2026-06-03 | Ночь | Монаев | (пусто) | Шифер 7 волн | Линия 2 | 2280 | 123
+
Контроль качества
Дата | Смена | Мастер | Номер партии | Наименование | Линия | Дестакер кондиция | СКК кондиция | Дестакер 1-й сорт | СКК 1-й сорт | Дестакер брак | СКК брак
2026-06-13 | День | Султанулы | 1 | Шифер 7 волн | Линия 1 |  | 950 |  | 45 |  | 5
2026-06-14 | День | Дауылбай | 150 | Шифер 8 волн | Линия 2 | 979 | 900 | 10 | 50 | 11 | 50
2026-06-14 | Ночь | Дауылбай | 164 | Шифер 8 волн рифленый | Линия 2 | 2250 |  | 9
2026-06-03 | Ночь | Монаев | (пусто) | Шифер 7 волн | Линия 2
+
Дата | Смена | Мастер | Номер партии | Наименование | Линия | Отклонение цемент | Отклонение хризотил | Отклонение целлюлоза | Отклонение СВ | Отклонение ДШ | Отклонение Асбозурит | Баланс по цементу
2026-06-13 | День | Султанулы | 1 | Шифер 7 волн | Линия 1 | -12.56 | -1.01 | 0.799 | 0.96 | 0.799 | 0.899 | -12560
2026-06-14 | День | Дауылбай | 150 | Шифер 8 волн | Линия 2 | -5.33 | 7.69 | 9.769 | 9.954 | 9.769 | 9.885 | -5330
2026-06-14 | Ночь | Дауылбай | 164 | Шифер 8 волн рифленый | Линия 2 | -0.07653846 | 0.09038462 | 0.007461538 | 0.001692308 | -0.231 | 0.004230769 | -199
2026-06-03 | Ночь | Монаев | (пусто) | Шифер 7 волн | Линия 2 | -0.3810526 | 0.08035088 | 0.1082105 | 0.00122807 | 0.005140351 | 0.002070175 | -868.8
Временная шкала: работает в Excel 2013 и более поздних версиях. Не перемещайте ее и не изменяйте ее размер.